## 4inchEML
| 4inch LDﾊﾞｰ厚さ測定結果 【EML】 | [8 empty] | 上限 | 下限
[9 empty] | 合否範囲 | 97 | 77
仕様範囲:77～97μm
| 作業日 | 作業者 | 測定場所 | ﾛｯﾄNo | 番地 | 結果 | 判定 | 備考
例 | 2025-06-17 | ワシノ | SWA | RW000 | Aj | 90 | 合 |  |  | 97 | 77
例 | 2025-06-17 | ワシノ | SWA | RW000 | Ak | 84 | 合 |  |  | 97 | 77
例 | 2025-06-17 | ワシノ | SWA | RW000 | Ba | 82 | 合 |  |  | 97 | 77
例 | 2025-06-17 | ワシノ | SWA | RW000 | Bs | 85 | 合 |  |  | 97 | 77
例 | 2025-06-17 | ワシノ | SWA | RW000 | Cg | 88 | 合 |  |  | 97 | 77
例 | 2025-06-17 | ワシノ | SWA | RW000 | Cs | 87 | 合 |  |  | 97 | 77
例 | 2025-06-17 | ワシノ | SWA | RW000 | Dc | 99 | 否 |  |  | 97 | 77
例 | 2025-06-17 | ワシノ | SWA | RW000 | Dj | 82 | 合 |  |  | 97 | 77
| 2025-07-28 | 河合 | SWA | ET002 | Ag | 85.489 | 合 |  |  | 97 | 77
| 2025-07-28 | 河合 | SWA | ET002 | As | 83.727 | 合 |  |  | 97 | 77
| 2025-07-28 | 河合 | SWA | ET002 | Bc | 83.727 | 合 |  |  | 97 | 77
| 2025-07-28 | 河合 | SWA | ET002 | Bj | 84.608 | 合 |  |  | 97 | 77
| 2025-07-28 | 河合 | SWA | ET002 | Cj | 83.727 | 合 |  |  | 97 | 77
| 2025-07-28 | 河合 | SWA | ET002 | Ck | 83.727 | 合 |  |  | 97 | 77
| 2025-07-28 | 河合 | SWA | ET002 | Da | 85.489 | 合 |  |  | 97 | 77
| 2025-07-28 | 河合 | SWA | ET002 | Ds | 82.845 | 合 |  |  | 97 | 77
| 2025-07-28 | 河合 | SWA | ET003 | Ag | 87.252 | 合 |  |  | 97 | 77
| 2025-07-28 | 河合 | SWA | ET003 | As | 87.252 | 合 |  |  | 97 | 77
| 2025-07-28 | 河合 | SWA | ET003 | Bc | 87.252 | 合 |  |  | 97 | 77
| 2025-07-28 | 河合 | SWA | ET003 | Bj | 87.252 | 合 |  |  | 97 | 77
| 2025-07-28 | 河合 | SWA | ET003 | Cj | 86.371 | 合 |  |  | 97 | 77
| 2025-07-28 | 河合 | SWA | ET003 | Ck | 88.133 | 合 |  |  | 97 | 77
| 2025-07-28 | 河合 | SWA | ET003 | Da | 87.252 | 合 |  |  | 97 | 77
| 2025-07-28 | 河合 | SWA | ET003 | Ds | 83.727 | 合 |  |  | 97 | 77
| 2025-07-28 | 河合 | SWA | ET005 | Ad | 85.489 | 合 |  |  | 97 | 77
| 2025-07-28 | 河合 | SWA | ET005 | Ag | 85.489 | 合 |  |  | 97 | 77
| 2025-07-28 | 河合 | SWA | ET005 | Bc | 86.371 | 合 |  |  | 97 | 77
| 2025-07-28 | 河合 | SWA | ET005 | Br | 84.608 | 合 |  |  | 97 | 77
| 2025-07-28 | 河合 | SWA | ET005 | Ck | 85.489 | 合 |  |  | 97 | 77
| 2025-07-28 | 河合 | SWA | ET005 | Cr | 85.489 | 合 |  |  | 97 | 77
| 2025-07-28 | 河合 | SWA | ET005 | Da | 86.371 | 合 |  |  | 97 | 77
| 2025-07-28 | 河合 | SWA | ET005 | Dd | 86.371 | 合 |  |  | 97 | 77
| 2025-07-28 | 河合 | SWA | ET006 | Ag | 87.252 | 合 |  |  | 97 | 77
| 2025-07-28 | 河合 | SWA | ET006 | As | 88.133 | 合 |  |  | 97 | 77
| 2025-07-28 | 河合 | SWA | ET006 | Bc | 85.489 | 合 |  |  | 97 | 77
| 2025-07-28 | 河合 | SWA | ET006 | Bj | 84.608 | 合 |  |  | 97 | 77
| 2025-07-28 | 河合 | SWA | ET006 | Cj | 86.371 | 合 |  |  | 97 | 77
| 2025-07-28 | 河合 | SWA | ET006 | Ck | 85.489 | 合 |  |  | 97 | 77
| 2025-07-28 | 河合 | SWA | ET006 | Da | 85.489 | 合 |  |  | 97 | 77
| 2025-07-28 | 河合 | SWA | ET006 | Ds | 85.489 | 合 |  |  | 97 | 77
| 2025-07-28 | 河合 | SWA | EU005 | Ag | 86.371 | 合 |  |  | 97 | 77
| 2025-07-28 | 河合 | SWA | EU005 | As | 86.371 | 合 |  |  | 97 | 77
| 2025-07-28 | 河合 | SWA | EU005 | Bc | 84.608 | 合 |  |  | 97 | 77
| 2025-07-28 | 河合 | SWA | EU005 | Bj | 84.608 | 合 |  |  | 97 | 77
| 2025-07-28 | 河合 | SWA | EU005 | Cj | 87.252 | 合 |  |  | 97 | 77
| 2025-07-28 | 河合 | SWA | EU005 | Ck | 86.371 | 合 |  |  | 97 | 77
| 2025-07-28 | 河合 | SWA | EU005 | Da | 86.371 | 合 |  |  | 97 | 77
| 2025-07-28 | 河合 | SWA | EU005 | Ds | 83.727 | 合 |  |  | 97 | 77
| 2025-07-29 | 山本 | SWA | EU004 | Ag | 86.371 | 合 |  |  | 97 | 77
| 2025-07-29 | 山本 | SWA | EU004 | As | 85.494 | 合 |  |  | 97 | 77
| 2025-07-29 | 山本 | SWA | EU004 | Bc | 86.375 | 合 |  |  | 97 | 77
| 2025-07-29 | 山本 | SWA | EU004 | Bj | 84.608 | 合 |  |  | 97 | 77
| 2025-07-29 | 山本 | SWA | EU004 | Cj | 80.206 | 合 |  |  | 97 | 77
| 2025-07-29 | 山本 | SWA | EU004 | Ck | 86.386 | 合 |  |  | 97 | 77
| 2025-07-29 | 山本 | SWA | EU004 | Da | 86.386 | 合 |  |  | 97 | 77
| 2025-07-29 | 山本 | SWA | EU004 | Ds | 87.561 | 合 |  |  | 97 | 77
| 2025-07-29 | 山本 | SWA | EU006 | Ag | 89.324 | 合 |  |  | 97 | 77
| 2025-07-29 | 山本 | SWA | EU006 | Bc | 88.149 | 合 |  |  | 97 | 77
| 2025-07-29 | 山本 | SWA | EU006 | Da | 89.896 | 合 |  |  | 97 | 77
| 2025-07-29 | 山本 | SWA | EU006 | Ck | 86.371 | 合 |  |  | 97 | 77
| 2025-07-29 | 山本 | SWA | EU006 | Bn | 87.252 | 合 |  |  | 97 | 77
| 2025-07-29 | 山本 | SWA | EU006 | Dn | 90.777 | 合 |  |  | 97 | 77
| 2025-07-29 | 山本 | SWA | EU006 | Cn | 86.371 | 合 |  |  | 97 | 77
| 2025-07-29 | 山本 | SWA | EU006 | Aj | 87.896 | 合 |  |  | 97 | 77
| 2025-07-29 | 山本 | SWA | EW004 | Da | 87.252 | 合 |  |  | 97 | 77
| 2025-07-29 | 山本 | SWA | EW004 | Ag | 87.252 | 合 |  |  | 97 | 77
| 2025-07-29 | 山本 | SWA | EW004 | Bc | 87.252 | 合 |  |  | 97 | 77
| 2025-07-29 | 山本 | SWA | EW004 | Ck | 86.371 | 合 |  |  | 97 | 77
| 2025-07-29 | 山本 | SWA | EW004 | Ar | 86.371 | 合 |  |  | 97 | 77
| 2025-07-29 | 山本 | SWA | EW004 | Bd | 88.133 | 合 |  |  | 97 | 77
| 2025-07-29 | 山本 | SWA | EW004 | Cd | 86.371 | 合 |  |  | 97 | 77
| 2025-07-29 | 山本 | SWA | EW004 | Dr | 85.489 | 合 |  |  | 97 | 77
| 2025-07-29 | 山本 | SWA | EV002 | Ag | 89.015 | 合 |  |  | 97 | 77
| 2025-07-29 | 山本 | SWA | EV002 | As | 87.252 | 合 |  |  | 97 | 77
| 2025-07-29 | 山本 | SWA | EV002 | Bc | 85.489 | 合 |  |  | 97 | 77
| 2025-07-29 | 山本 | SWA | EV002 | Bj | 86.371 | 合 |  |  | 97 | 77
| 2025-07-29 | 山本 | SWA | EV002 | Cj | 88.133 | 合 |  |  | 97 | 77
| 2025-07-29 | 山本 | SWA | EV002 | Ck | 86.371 | 合 |  |  | 97 | 77
| 2025-07-29 | 山本 | SWA | EV002 | Da | 87.252 | 合 |  |  | 97 | 77
| 2025-07-29 | 山本 | SWA | EV002 | Ds | 81.083 | 合 |  |  | 97 | 77
| 2025-07-30 | 佐々木杏 | SWA | EU002 | Ag | 84.659 | 合 |  |  | 97 | 77
| 2025-07-30 | 佐々木杏 | SWA | EU002 | As | 83.797 | 合 |  |  | 97 | 77
| 2025-07-30 | 佐々木杏 | SWA | EU002 | Bc | 84.626 | 合 |  |  | 97 | 77
| 2025-07-30 | 佐々木杏 | SWA | EU002 | Bj | 86.371 | 合 |  |  | 97 | 77
| 2025-07-30 | 佐々木杏 | SWA | EU002 | Cj | 87.252 | 合 |  |  | 97 | 77
| 2025-07-30 | 佐々木杏 | SWA | EU002 | Ck | 86.371 | 合 |  |  | 97 | 77
| 2025-07-30 | 佐々木杏 | SWA | EU002 | Da | 88.133 | 合 |  |  | 97 | 77
| 2025-07-30 | 佐々木杏 | SWA | EU002 | Ds | 85.489 | 合 |  |  | 97 | 77
| 2025-08-09 | 木村 | SWA | EU003 | Ag | 84.569 | 合 |  |  | 97 | 77
| 2025-08-09 | ピュー | SWA | EU003 | As | 86.385 | 合 |  |  | 97 | 77
| 2025-08-09 | ピュー | SWA | EU003 | Bc | 86.386 | 合 |  |  | 97 | 77
| 2025-08-09 | ピュー | SWA | EU003 | Bj | 83.942 | 合 |  |  | 97 | 77
| 2025-08-09 | ピュー | SWA | EU003 | Cj | 85.45 | 合 |  |  | 97 | 77
| 2025-08-09 | ピュー | SWA | EU003 | Ck | 84.069 | 合 |  |  | 97 | 77
| 2025-08-09 | ピュー | SWA | EU003 | Da | 86.45 | 合 |  |  | 97 | 77
| 2025-08-09 | ピュー | SWA | EU003 | Ds | 84.669 | 合 |  |  | 97 | 77
| 2025-08-25 | 山本 | SWA | ET001 | As | 88.817 | 合 |  |  | 97 | 77
| 2025-08-25 | 山本 | SWA | ET001 | Ag | 87.946 | 合 |  |  | 97 | 77
| 2025-08-25 | 山本 | SWA | ET001 | Bc | 82.722 | 合 |  |  | 97 | 77
| 2025-08-25 | 山本 | SWA | ET001 | Bj | 81.851 | 合 |  |  | 97 | 77
| 2025-08-25 | 山本 | SWA | ET001 | Cj | 88.817 | 合 |  |  | 97 | 77
| 2025-08-25 | 小倉 | SWA | ET001 | Ck | 84.463 | 合 |  |  | 97 | 77
| 2025-08-25 | 小倉 | SWA | ET001 | Da | 85.334 | 合 |  |  | 97 | 77
| 2025-08-25 | 小倉 | SWA | ET001 | Ds | 82.722 | 合 |  |  | 97 | 77
| 2025-08-25 | 小倉 | SWA | EU001 | As | 86.205 | 合 |  |  | 97 | 77
| 2025-08-25 | 小倉 | SWA | EU001 | Ag | 87.946 | 合 |  |  | 97 | 77
| 2025-08-25 | 小倉 | SWA | EU001 | Bc | 88.817 | 合 |  |  | 97 | 77
| 2025-08-25 | 小倉 | SWA | EU001 | Bj | 87.946 | 合 |  |  | 97 | 77
| 2025-08-25 | 小倉 | SWA | EU001 | Cj | 86.205 | 合 |  |  | 97 | 77
| 2025-08-25 | 小倉 | SWA | EU001 | Ck | 87.075 | 合 |  |  | 97 | 77
| 2025-08-25 | 小倉 | SWA | EU001 | Da | 88.817 | 合 |  |  | 97 | 77
| 2025-08-25 | 小倉 | SWA | EU001 | Ds | 86.205 | 合 |  |  | 97 | 77
| 2025-08-25 | 小倉 | SWA | EV003 | As | 87.075 | 合 |  |  | 97 | 77
| 2025-08-25 | 小倉 | SWA | EV003 | Ag | 86.205 | 合 |  |  | 97 | 77
| 2025-08-25 | 小倉 | SWA | EV003 | Bc | 84.463 | 合 |  |  | 97 | 77
| 2025-08-25 | 小倉 | SWA | EV003 | Bj | 87.075 | 合 |  |  | 97 | 77
| 2025-08-25 | 小倉 | SWA | EV003 | Cd | 86.222 | 合 |  |  | 97 | 77
| 2025-08-25 | 小倉 | SWA | EV003 | Cm | 84.535 | 合 |  |  | 97 | 77
| 2025-08-25 | 小倉 | SWA | EV003 | Da | 85.352 | 合 |  |  | 97 | 77
| 2025-08-25 | 小倉 | SWA | EV003 | Ds | 85.597 | 合 |  |  | 97 | 77
| 2025-08-25 | 小倉 | SWA | EW003 | As | 85.374 | 合 |  |  | 97 | 77
| 2025-08-25 | 小倉 | SWA | EW003 | Ag | 84.477 | 合 |  |  | 97 | 77
| 2025-08-25 | 小倉 | SWA | EW003 | Bc | 85.494 | 合 |  |  | 97 | 77
| 2025-08-25 | 小倉 | SWA | EW003 | Bj | 82.17 | 合 |  |  | 97 | 77
| 2025-08-25 | 小倉 | SWA | EW003 | Cj | 84.745 | 合 |  |  | 97 | 77
| 2025-08-25 | 小倉 | SWA | EW003 | Cm | 86.081 | 合 |  |  | 97 | 77
| 2025-08-25 | 小倉 | SWA | EW003 | Da | 85.004 | 合 |  |  | 97 | 77
| 2025-08-25 | 小倉 | SWA | EW003 | Ds | 83.506 | 合 |  |  | 97 | 77
| 2025-09-08 | 吉田 | SWA | ET004 | As | 84.624 | 合 |  |  | 97 | 77
| 2025-09-08 | 吉田 | SWA | ET004 | Ad | 85.374 | 合 |  |  | 97 | 77
| 2025-09-08 | 吉田 | SWA | ET004 | Bc | 84.503 | 合 |  |  | 97 | 77
| 2025-09-08 | 吉田 | SWA | ET004 | Bn | 83.592 | 合 |  |  | 97 | 77
| 2025-09-08 | 吉田 | SWA | ET004 | Cj | 83.014 | 合 |  |  | 97 | 77
| 2025-09-08 | トエ | SWA | ET004 | Ck | 85.211 | 合 |  |  | 97 | 77
| 2025-09-08 | トエ | SWA | ET004 | Da | 82.272 | 合 |  |  | 97 | 77
| 2025-09-08 | トエ | SWA | ET004 | Ds | 84.823 | 合 |  |  | 97 | 77
| 2025-09-08 | トエ | SWA | EV004 | An | 80.509 | 合 |  |  | 97 | 77
| 2025-09-08 | トエ | SWA | EV004 | Ad | 82.86 | 合 |  |  | 97 | 77
| 2025-09-08 | トエ | SWA | EV004 | Bk | 85.798 | 合 |  |  | 97 | 77
| 2025-09-08 | トエ | SWA | EV004 | Bd | 81.097 | 合 |  |  | 97 | 77
| 2025-09-08 | トエ | SWA | EV004 | Cj | 82.86 | 合 |  |  | 97 | 77
| 2025-09-08 | トエ | SWA | EV004 | Ck | 82.272 | 合 |  |  | 97 | 77
| 2025-09-08 | トエ | SWA | EV004 | Da | 85.211 | 合 |  |  | 97 | 77
| 2025-09-08 | 榊原 | SWA | EV004 | Dr | 82.272 | 合 |  |  | 97 | 77
| 2025-09-08 | 榊原 | SWA | EV001 | As | 88.149 | 合 |  |  | 97 | 77
| 2025-09-08 | 榊原 | SWA | EV001 | Ad | 85.849 | 合 |  |  | 97 | 77
| 2025-09-08 | 榊原 | SWA | EV001 | Bc | 86.378 | 合 |  |  | 97 | 77
| 2025-09-08 | 榊原 | SWA | EV001 | Bj | 86.404 | 合 |  |  | 97 | 77
| 2025-09-08 | トエ | SWA | EV001 | Cj | 84.035 | 合 |  |  | 97 | 77
| 2025-09-08 | トエ | SWA | EV001 | Ck | 82.272 | 合 |  |  | 97 | 77
| 2025-09-08 | トエ | SWA | EV001 | Da | 84.211 | 合 |  |  | 97 | 77
| 2025-09-08 | トエ | SWA | EV001 | Ds | 84.035 | 合 |  |  | 97 | 77
| 2025-09-14 | 素村 | SWA | EW013 | Ag | 85.653 | 合 |  |  | 97 | 77
| 2025-09-14 | 素村 | SWA | EW013 | An | 85.057 | 合 |  |  | 97 | 77
| 2025-09-14 | 素村 | SWA | EW013 | Bc | 84.649 | 合 |  |  | 97 | 77
| 2025-09-14 | 素村 | SWA | EW013 | Bd | 87.891 | 合 |  |  | 97 | 77
| 2025-09-14 | 素村 | SWA | EW013 | Cj | 84.612 | 合 |  |  | 97 | 77
| 2025-09-14 | 小倉 | SWA | EW013 | Ck | 82.272 | 合 |  |  | 97 | 77
| 2025-09-14 | 小倉 | SWA | EW013 | Da | 84.037 | 合 |  |  | 97 | 77
| 2025-09-14 | 小倉 | SWA | EW013 | Ds | 86.794 | 合 |  |  | 97 | 77
| 2025-09-14 | 小倉 | SWA | EW017 | Ag | 84.035 | 合 |  |  | 97 | 77
| 2025-09-14 | 小倉 | SWA | EW017 | Ar | 85.213 | 合 |  |  | 97 | 77
| 2025-09-14 | 素村 | SWA | EW017 | Bc | 84.189 | 合 |  |  | 97 | 77
| 2025-09-14 | 素村 | SWA | EW017 | Bd | 83.759 | 合 |  |  | 97 | 77
| 2025-09-14 | 素村 | SWA | EW017 | Cd | 83.355 | 合 |  |  | 97 | 77
| 2025-09-14 | 素村 | SWA | EW017 | Ck | 85.847 | 合 |  |  | 97 | 77
| 2025-09-14 | 素村 | SWA | EW017 | Da | 85.748 | 合 |  |  | 97 | 77
| 2025-09-14 | 素村 | SWA | EW017 | Dr | 85.285 | 合 |  |  | 97 | 77
| 2025-09-14 | 素村 | SWA | EW020 | Ac | 85.748 | 合 |  |  | 97 | 77
| 2025-09-14 | 素村 | SWA | EW020 | As | 87.002 | 合 |  |  | 97 | 77
| 2025-09-14 | 素村 | SWA | EW020 | Bg | 84.906 | 合 |  |  | 97 | 77
| 2025-09-14 | 素村 | SWA | EW020 | Bj | 82.512 | 合 |  |  | 97 | 77
| 2025-09-14 | 小倉 | SWA | EW020 | Cj | 86.375 | 合 |  |  | 97 | 77
| 2025-09-14 | 小倉 | SWA | EW020 | Dk | 82.845 | 合 |  |  | 97 | 77
| 2025-09-14 | 小倉 | SWA | EW020 | Aa | 85.494 | 合 |  |  | 97 | 77
| 2025-09-14 | 小倉 | SWA | EW020 | Ds | 86.371 | 合 |  |  | 97 | 77
| 2025-09-15 | 素村 | SWA | ET025 | Ag | 82.887 | 合 |  |  | 97 | 77
| 2025-09-15 | 素村 | SWA | ET025 | Bc | 83.634 | 合 |  |  | 97 | 77
| 2025-09-15 | 素村 | SWA | ET025 | Bn | 81.317 | 合 |  |  | 97 | 77
| 2025-09-15 | 素村 | SWA | ET025 | Cd | 86.082 | 合 |  |  | 97 | 77
| 2025-09-15 | 素村 | SWA | ET025 | Ck | 84.631 | 合 |  |  | 97 | 77
| 2025-09-15 | 中村 | SWA | ET025 | Cs | 86.95 | 合 |  |  | 97 | 77
| 2025-09-15 | 中村 | SWA | ET025 | Da | 82.274 | 合 |  |  | 97 | 77
| 2025-09-15 | 中村 | SWA | ET025 | Dn | 85.665 | 合 |  |  | 97 | 77
| 2025-09-15 | 星 | SWA | EW022 | As | 85.489 | 合 |  |  | 97 | 77
| 2025-09-15 | 星 | SWA | EW022 | Bj | 88.133 | 合 |  |  | 97 | 77
| 2025-09-15 | 星 | SWA | EW022 | Bk | 86.371 | 合 |  |  | 97 | 77
| 2025-09-15 | 星 | SWA | EW022 | Cc | 84.608 | 合 |  |  | 97 | 77
| 2025-09-15 | 星 | SWA | EW022 | Cj | 86.371 | 合 |  |  | 97 | 77
| 2025-09-15 | 赤羽 | SWA | EW022 | Da | 84.608 | 合 |  |  | 97 | 77
| 2025-09-15 | 赤羽 | SWA | EW022 | Dg | 83.727 | 合 |  |  | 97 | 77
| 2025-09-15 | 赤羽 | SWA | EW022 | Ds | 82.845 | 合 |  |  | 97 | 77
| 2025-09-15 | 赤羽 | SWA | EW024 | Ag | 83.727 | 合 |  |  | 97 | 77
| 2025-09-15 | 赤羽 | SWA | EW024 | As | 84.608 | 合 |  |  | 97 | 77
| 2025-09-15 | 星 | SWA | EW024 | Bc | 83.727 | 合 |  |  | 97 | 77
| 2025-09-15 | 星 | SWA | EW024 | Bj | 86.371 | 合 |  |  | 97 | 77
| 2025-09-15 | 星 | SWA | EW024 | Cj | 83.727 | 合 |  |  | 97 | 77
| 2025-09-15 | 星 | SWA | EW024 | Ck | 84.608 | 合 |  |  | 97 | 77
| 2025-09-15 | 星 | SWA | EW024 | Da | 85.489 | 合 |  |  | 97 | 77
| 2025-09-15 | 星 | SWA | EW024 | Ds | 81.964 | 合 |  |  | 97 | 77
| 2025-09-16 | 佐藤春 | SWA | ET009 | Ag | 86.205 | 合 |  |  | 97 | 77
| 2025-09-16 | 佐藤春 | SWA | ET009 | An | 86.205 | 合 |  |  | 97 | 77
| 2025-09-16 | 佐藤春 | SWA | ET009 | Bc | 85.334 | 合 |  |  | 97 | 77
| 2025-09-16 | 佐藤春 | SWA | ET009 | Bn | 86.205 | 合 |  |  | 97 | 77
| 2025-09-16 | 佐藤春 | SWA | ET009 | Cj | 86.205 | 合 |  |  | 97 | 77
| 2025-09-16 | 佐藤春 | SWA | ET009 | Ck | 85.334 | 合 |  |  | 97 | 77
| 2025-09-16 | 佐藤春 | SWA | ET009 | Da | 85.334 | 合 |  |  | 97 | 77
| 2025-09-16 | 佐藤春 | SWA | ET009 | Ds | 86.205 | 合 |  |  | 97 | 77
| 2025-09-17 | 佐藤貴 | SWA | ET008 | Aa | 85.334 | 合 |  |  | 97 | 77
| 2025-09-17 | 佐藤貴 | SWA | ET008 | Ag | 86.205 | 合 |  |  | 97 | 77
| 2025-09-17 | 佐藤貴 | SWA | ET008 | Bc | 87.075 | 合 |  |  | 97 | 77
| 2025-09-17 | 佐藤貴 | SWA | ET008 | Ck | 86.205 | 合 |  |  | 97 | 77
| 2025-09-17 | 佐藤貴 | SWA | ET008 | As | 84.463 | 合 |  |  | 97 | 77
| 2025-09-17 | 佐藤貴 | SWA | ET008 | Bj | 85.334 | 合 |  |  | 97 | 77
| 2025-09-17 | 佐藤貴 | SWA | ET008 | Ds | 86.205 | 合 |  |  | 97 | 77
| 2025-09-17 | 佐藤貴 | SWA | ET008 | Cd | 86.205 | 合 |  |  | 97 | 77
| 2025-09-17 | 素村 | SWA | EW005 | Ag | 85.049 | 合 |  |  | 97 | 77
| 2025-09-17 | 素村 | SWA | EW005 | As | 85.089 | 合 |  |  | 97 | 77
| 2025-09-17 | 素村 | SWA | EW005 | Bc | 85.405 | 合 |  |  | 97 | 77
| 2025-09-17 | 素村 | SWA | EW005 | Bj | 87.778 | 合 |  |  | 97 | 77
| 2025-09-17 | 素村 | SWA | EW005 | Cj | 86.805 | 合 |  |  | 97 | 77
| 2025-09-17 | 素村 | SWA | EW005 | Ck | 87.188 | 合 |  |  | 97 | 77
| 2025-09-17 | 素村 | SWA | EW005 | Da | 88.325 | 合 |  |  | 97 | 77
| 2025-09-17 | 素村 | SWA | EW005 | Ds | 88.427 | 合 |  |  | 97 | 77
| 2025-09-17 | 素村 | SWA | EW007 | Ag | 86.735 | 合 |  |  | 97 | 77
| 2025-09-17 | 素村 | SWA | EW007 | Ar | 87.062 | 合 |  |  | 97 | 77
| 2025-09-17 | 小倉 | SWA | EW007 | Bc | 87.08 | 合 |  |  | 97 | 77
| 2025-09-17 | 小倉 | SWA | EW007 | Bd | 87.08 | 合 |  |  | 97 | 77
| 2025-09-17 | 小倉 | SWA | EW007 | Cd | 87.95 | 合 |  |  | 97 | 77
| 2025-09-17 | 小倉 | SWA | EW007 | Ck | 86.209 | 合 |  |  | 97 | 77
| 2025-09-17 | 小倉 | SWA | EW007 | Da | 85.551 | 合 |  |  | 97 | 77
| 2025-09-17 | 素村 | SWA | EW007 | Dr | 86.735 | 合 |  |  | 97 | 77
| 2025-09-17 | 素村 | SWA | EW008 | Ag | 84.193 | 合 |  |  | 97 | 77
| 2025-09-17 | 素村 | SWA | EW008 | As | 84.924 | 合 |  |  | 97 | 77
| 2025-09-17 | 素村 | SWA | EW008 | Bc | 87.808 | 合 |  |  | 97 | 77
| 2025-09-17 | 素村 | SWA | EW008 | Bj | 87.232 | 合 |  |  | 97 | 77
| 2025-09-17 | 素村 | SWA | EW008 | Cj | 85.569 | 合 |  |  | 97 | 77
| 2025-09-17 | 素村 | SWA | EW008 | Ck | 87.288 | 合 |  |  | 97 | 77
| 2025-09-17 | 素村 | SWA | EW008 | Da | 86.165 | 合 |  |  | 97 | 77
| 2025-09-17 | 素村 | SWA | EW008 | Ds | 85.905 | 合 |  |  | 97 | 77
| 2025-09-18 | ニニ | SWA | ET023 | Da | 86.371 | 合 |  |  | 97 | 77
| 2025-09-18 | ニニ | SWA | ET023 | Bc | 88.133 | 合 |  |  | 97 | 77
| 2025-09-18 | ニニ | SWA | ET023 | Ck | 86.187 | 合 |  |  | 97 | 77
| 2025-09-18 | ニニ | SWA | ET023 | Dg | 87.198 | 合 |  |  | 97 | 77
| 2025-09-18 | ニニ | SWA | ET023 | Bd | 88.179 | 合 |  |  | 97 | 77
| 2025-09-18 | ニニ | SWA | ET023 | Cr | 86.371 | 合 |  |  | 97 | 77
| 2025-09-18 | ニニ | SWA | ET023 | Dj | 86.371 | 合 |  |  | 97 | 77
| 2025-09-18 | ニニ | SWA | ET023 | Ds | 85.227 | 合 |  |  | 97 | 77
| 2025-09-18 | 今井 | SWA | EW021 | Da | 81.964 | 合 |  |  | 97 | 77
| 2025-09-18 | 今井 | SWA | EW021 | Am | 84.608 | 合 |  |  | 97 | 77
| 2025-09-18 | 今井 | SWA | EW021 | Cm | 83.727 | 合 |  |  | 97 | 77
| 2025-09-18 | 今井 | SWA | EW021 | Dh | 84.608 | 合 |  |  | 97 | 77
| 2025-09-18 | 今井 | SWA | EW021 | An | 84.608 | 合 |  |  | 97 | 77
| 2025-09-18 | 今井 | SWA | EW021 | Aj | 84.608 | 合 |  |  | 97 | 77
| 2025-09-18 | 今井 | SWA | EW021 | Cd | 86.371 | 合 |  |  | 97 | 77
| 2025-09-18 | ニニ | SWA | EW021 | Cs | 86.335 | 合 |  |  | 97 | 77
| 2025-09-18 | 淡谷 | SWA | EW006 | Ag | 83.014 | 合 |  |  | 97 | 77
| 2025-09-18 | 淡谷 | SWA | EW006 | Ar | 85.562 | 合 |  |  | 97 | 77
| 2025-09-18 | 淡谷 | SWA | EW006 | Bc | 83.893 | 合 |  |  | 97 | 77
| 2025-09-18 | 淡谷 | SWA | EW006 | Br | 83.745 | 合 |  |  | 97 | 77
| 2025-09-18 | 淡谷 | SWA | EW006 | Bn | 81.969 | 合 |  |  | 97 | 77
| 2025-09-18 | 榊原 | SWA | EW006 | Ck | 85.504 | 合 |  |  | 97 | 77
| 2025-09-18 | 榊原 | SWA | EW006 | Da | 86.6 | 合 |  |  | 97 | 77
| 2025-09-18 | 榊原 | SWA | EW006 | Dd | 88.532 | 合 |  |  | 97 | 77
| 2025-09-21 | 金谷 | SWA | ET011 | As | 88.143 | 合 |  |  | 97 | 77
| 2025-09-21 | 金谷 | SWA | ET011 | Bk | 87.899 | 合 |  |  | 97 | 77
| 2025-09-21 | 金谷 | SWA | ET011 | Bs | 88.166 | 合 |  |  | 97 | 77
| 2025-09-21 | 金谷 | SWA | ET011 | Cc | 87.275 | 合 |  |  | 97 | 77
| 2025-09-21 | 金谷 | SWA | ET011 | Cj | 88.454 | 合 |  |  | 97 | 77
| 2025-09-21 | 金谷 | SWA | ET011 | Da | 87.546 | 合 |  |  | 97 | 77
| 2025-09-21 | 金谷 | SWA | ET011 | Dg | 88.891 | 合 |  |  | 97 | 77
| 2025-09-21 | 金谷 | SWA | ET011 | Dr | 87.673 | 合 |  |  | 97 | 77
| 2025-09-21 | 金谷 | SWA | ET012 | Ag | 85.556 | 合 |  |  | 97 | 77
| 2025-09-21 | 金谷 | SWA | ET012 | As | 83.975 | 合 |  |  | 97 | 77
| 2025-09-21 | 金谷 | SWA | ET012 | Bc | 84.58 | 合 |  |  | 97 | 77
| 2025-09-21 | 金谷 | SWA | ET012 | Bj | 83.708 | 合 |  |  | 97 | 77
| 2025-09-21 | 金谷 | SWA | ET012 | Ck | 85.277 | 合 |  |  | 97 | 77
| 2025-09-21 | 金谷 | SWA | ET012 | Cj | 86.192 | 合 |  |  | 97 | 77
| 2025-09-21 | 金谷 | SWA | ET012 | Da | 85.355 | 合 |  |  | 97 | 77
| 2025-09-21 | 原田 | SWA | ET012 | Ds | 86.4 | 合 |  |  | 97 | 77
| 2025-09-21 | 原田 | SWA | ET013 | Ag | 85.7 | 合 |  |  | 97 | 77
| 2025-09-21 | 原田 | SWA | ET013 | Ar | 84.088 | 合 |  |  | 97 | 77
| 2025-09-21 | 原田 | SWA | ET013 | Bc | 85.723 | 合 |  |  | 97 | 77
| 2025-09-21 | 原田 | SWA | ET013 | Ck | 84.63 | 合 |  |  | 97 | 77
| 2025-09-21 | 原田 | SWA | ET013 | Cd | 83.325 | 合 |  |  | 97 | 77
| 2025-09-21 | 原田 | SWA | ET013 | Da | 85.578 | 合 |  |  | 97 | 77
| 2025-09-21 | 原田 | SWA | ET013 | Dd | 85.288 | 合 |  |  | 97 | 77
| 2025-09-21 | 原田 | SWA | ET013 | Dr | 84.094 | 合 |  |  | 97 | 77
| 2025-09-21 | 原田 | SWA | ET014 | Ak | 85.048 | 合 |  |  | 97 | 77
| 2025-09-21 | 金谷 | SWA | ET014 | Ar | 83.939 | 合 |  |  | 97 | 77
| 2025-09-21 | 金谷 | SWA | ET014 | Bd | 84.234 | 合 |  |  | 97 | 77
| 2025-09-21 | 金谷 | SWA | ET014 | Cd | 82.289 | 合 |  |  | 97 | 77
| 2025-09-21 | 金谷 | SWA | ET014 | Cg | 83.272 | 合 |  |  | 97 | 77
| 2025-09-21 | 金谷 | SWA | ET014 | Da | 83.278 | 合 |  |  | 97 | 77
| 2025-09-21 | 金谷 | SWA | ET014 | Dc | 83.349 | 合 |  |  | 97 | 77
| 2025-09-21 | 金谷 | SWA | ET014 | Dr | 83.314 | 合 |  |  | 97 | 77
| 2025-09-22 | 畔上 | SWA | EW011 | Da | 86.389 | 合 |  |  | 97 | 77
| 2025-09-22 | 畔上 | SWA | EW011 | Ag | 86.483 | 合
| 2025-09-22 | 畔上 | SWA | EW011 | Bc | 83.727 | 合 |  |  | 97 | 77
| 2025-09-22 | 畔上 | SWA | EW011 | Ck | 86.375 | 合 |  |  | 97 | 77
| 2025-09-22 | 畔上 | SWA | EW011 | Ad | 84.612 | 合 |  |  | 97 | 77
| 2025-09-22 | 山本 | SWA | EW011 | Br | 85.371 | 合 |  |  | 97 | 77
| 2025-09-22 | 山本 | SWA | EW011 | Cr | 85.371 | 合 |  |  | 97 | 77
| 2025-09-22 | 山本 | SWA | EW011 | Dd | 85.798 | 合 |  |  | 97 | 77
| 2025-09-22 | 山本 | SWA | EW025 | Ag | 83.448 | 合 |  |  | 97 | 77
| 2025-09-22 | 山本 | SWA | EW025 | As | 83.448 | 合 |  |  | 97 | 77
| 2025-09-22 | 山本 | SWA | EW025 | Bc | 83.727 | 合 |  |  | 97 | 77
| 2025-09-22 | 山本 | SWA | EW025 | Bj | 82.845 | 合 |  |  | 97 | 77
| 2025-09-22 | 山本 | SWA | EW025 | Cj | 84.608 | 合 |  |  | 97 | 77
| 2025-09-22 | 山本 | SWA | EW025 | Ck | 85.489 | 合 |  |  | 97 | 77
| 2025-09-22 | 山本 | SWA | EW025 | Da | 85.489 | 合 |  |  | 97 | 77
| 2025-09-22 | 山本 | SWA | EW025 | Ds | 86.371 | 合 |  |  | 97 | 77
| 2025-09-22 | 山本 | SWA | EW026 | Da | 88.133 | 合 |  |  | 97 | 77
| 2025-09-22 | 山本 | SWA | EW026 | Ag | 87.252 | 合 |  |  | 97 | 77
| 2025-09-22 | 山本 | SWA | EW026 | Bc | 86.371 | 合 |  |  | 97 | 77
| 2025-09-22 | 山本 | SWA | EW026 | Ck | 88.133 | 合 |  |  | 97 | 77
| 2025-09-22 | 山本 | SWA | EW026 | Ar | 86.371 | 合 |  |  | 97 | 77
| 2025-09-22 | 山本 | SWA | EW026 | Bd | 86.371 | 合 |  |  | 97 | 77
| 2025-09-22 | 山本 | SWA | EW026 | Cd | 86.371 | 合 |  |  | 97 | 77
| 2025-09-22 | 山本 | SWA | EW026 | Dr | 88.133 | 合 |  |  | 97 | 77
| 2025-09-22 | 山本 | SWA | ET019 | Cf | 88.133 | 合 |  |  | 97 | 77
| 2025-09-21 | 榊原 | SWA | ET019 | Am | 85.489 | 合 |  |  | 97 | 77
| 2025-09-21 | 榊原 | SWA | ET019 | Bc | 87.48 | 合 |  |  | 97 | 77
| 2025-09-21 | 榊原 | SWA | ET019 | Cm | 84.979 | 合 |  |  | 97 | 77
| 2025-09-21 | 榊原 | SWA | ET019 | Ad | 86.653 | 合 |  |  | 97 | 77
| 2025-09-21 | 榊原 | SWA | ET019 | Br | 88.665 | 合 |  |  | 97 | 77
| 2025-09-21 | 榊原 | SWA | ET019 | Cr | 85.903 | 合 |  |  | 97 | 77
| 2025-09-21 | 榊原 | SWA | ET019 | Dd | 85.084 | 合 |  |  | 97 | 77
| 2025-09-21 | 榊原 | SWA | ET021 | Cf | 86.371 | 合 |  |  | 97 | 77
| 2025-09-21 | 榊原 | SWA | ET021 | Am | 86.442 | 合 |  |  | 97 | 77
| 2025-09-21 | 榊原 | SWA | ET021 | Bc | 87.412 | 合 |  |  | 97 | 77
| 2025-09-22 | 畔上 | SWA | ET021 | Cm | 87.323 | 合 |  |  | 97 | 77
| 2025-09-22 | 畔上 | SWA | ET021 | As | 86.375 | 合 |  |  | 97 | 77
| 2025-09-22 | 畔上 | SWA | ET021 | Bj | 86.819 | 合 |  |  | 97 | 77
| 2025-09-22 | 畔上 | SWA | ET021 | Cj | 88.349 | 合 |  |  | 97 | 77
| 2025-09-22 | 畔上 | SWA | ET021 | Ds | 85.603 | 合 |  |  | 97 | 77
| 2025-09-22 | 星 | SWA | EW030 | Da | 87.252 | 合 |  |  | 97 | 77
| 2025-09-22 | 星 | SWA | EW030 | Ag | 89.015 | 合 |  |  | 97 | 77
| 2025-09-22 | 星 | SWA | EW030 | Bc | 87.252 | 合 |  |  | 97 | 77
| 2025-09-22 | 星 | SWA | EW030 | Ck | 89.896 | 合 |  |  | 97 | 77
| 2025-09-22 | 星 | SWA | EW030 | Ar | 88.133 | 合 |  |  | 97 | 77
| 2025-09-22 | 山本 | SWA | EW030 | Bd | 90.777 | 合 |  |  | 97 | 77
| 2025-09-22 | 山本 | SWA | EW030 | Cd | 88.133 | 合 |  |  | 97 | 77
| 2025-09-22 | 山本 | SWA | EW030 | Dr | 89.015 | 合 |  |  | 97 | 77
| 2025-09-22 | 山本 | SWA | EW031 | Ag | 88.133 | 合 |  |  | 97 | 77
| 2025-09-22 | 山本 | SWA | EW031 | As | 83.727 | 合 |  |  | 97 | 77
| 2025-09-22 | 山本 | SWA | EW031 | Bc | 86.371 | 合 |  |  | 97 | 77
| 2025-09-22 | 山本 | SWA | EW031 | Bj | 87.252 | 合 |  |  | 97 | 77
| 2025-09-22 | 山本 | SWA | EW031 | Cj | 89.015 | 合 |  |  | 97 | 77
| 2025-09-22 | 山本 | SWA | EW031 | Ck | 88.133 | 合 |  |  | 97 | 77
| 2025-09-22 | 山本 | SWA | EW031 | Da | 87.252 | 合 |  |  | 97 | 77
| 2025-09-22 | 山本 | SWA | EW031 | Ds | 86.371 | 合 |  |  | 97 | 77
| 2025-09-22 | 畔上 | SWA | ET033 | Ag | 83.448 | 合 |  |  | 97 | 77
| 2025-09-22 | 畔上 | SWA | ET033 | As | 85.927 | 合 |  |  | 97 | 77
| 2025-09-22 | 畔上 | SWA | ET033 | Bc | 81.105 | 合 |  |  | 97 | 77
| 2025-09-22 | 畔上 | SWA | ET033 | Bj | 82.86 | 合 |  |  | 97 | 77
| 2025-09-22 | 畔上 | SWA | ET033 | Ck | 83.481 | 合 |  |  | 97 | 77
| 2025-09-22 | 榊原 | SWA | ET033 | Ca | 80.678 | 合 |  |  | 97 | 77
| 2025-09-22 | 榊原 | SWA | ET033 | Ds | 82.868 | 合 |  |  | 97 | 77
| 2025-09-22 | 榊原 | SWA | ET034 | Bb | 82.626 | 合 |  |  | 97 | 77
| 2025-09-22 | 榊原 | SWA | ET034 | Am | 81.896 | 合 |  |  | 97 | 77
| 2025-09-22 | 畔上 | SWA | ET034 | Bc | 81.91 | 合 |  |  | 97 | 77
| 2025-09-22 | 畔上 | SWA | ET034 | Cm | 83.801 | 合 |  |  | 97 | 77
| 2025-09-22 | 畔上 | SWA | ET034 | As | 85.519 | 合 |  |  | 97 | 77
| 2025-09-22 | 畔上 | SWA | ET034 | Bj | 86.391 | 合 |  |  | 97 | 77
| 2025-09-22 | 畔上 | SWA | ET034 | Cj | 87.142 | 合 |  |  | 97 | 77
| 2025-09-22 | 畔上 | SWA | ET034 | Ds | 82.92 | 合 |  |  | 97 | 77
| 2025-09-22 | 畔上 | SWA | EW034 | Da | 84.901 | 合 |  |  | 97 | 77
| 2025-09-22 | 畔上 | SWA | EW034 | Ag | 84.608 | 合 |  |  | 97 | 77
| 2025-09-22 | 畔上 | SWA | EW034 | Bc | 87.412 | 合 |  |  | 97 | 77
| 2025-09-22 | 畔上 | SWA | EW034 | Ck | 88.243 | 合 |  |  | 97 | 77
| 2025-09-22 | 河合 | SWA | EW034 | An | 86.386 | 合 |  |  | 97 | 77
| 2025-09-22 | 河合 | SWA | EW034 | Bm | 83.448 | 合 |  |  | 97 | 77
| 2025-09-22 | 河合 | SWA | EW034 | Cc | 86.974 | 合 |  |  | 97 | 77
| 2025-09-22 | 河合 | SWA | EW034 | Dm | 85.211 | 合 |  |  | 97 | 77
| 2025-09-22 | 河合 | SWA | EW035 | Da | 87.561 | 合 |  |  | 97 | 77
| 2025-09-22 | 河合 | SWA | EW035 | Ag | 85.798 | 合 |  |  | 97 | 77
| 2025-09-22 | 河合 | SWA | EW035 | Bc | 85.211 | 合 |  |  | 97 | 77
| 2025-09-22 | 河合 | SWA | EW035 | Ck | 87.561 | 合 |  |  | 97 | 77
| 2025-09-22 | 河合 | SWA | EW035 | Ad | 87.561 | 合 |  |  | 97 | 77
| 2025-09-22 | 河合 | SWA | EW035 | An | 83.448 | 合 |  |  | 97 | 77
| 2025-09-22 | 河合 | SWA | EW035 | Br | 86.371 | 合 |  |  | 97 | 77
| 2025-09-22 | 河合 | SWA | EW035 | Cs | 85.489 | 合 |  |  | 97 | 77
| 2025-09-22 | 河合 | SWA | EW027 | Da | 86.371 | 合 |  |  | 97 | 77
| 2025-09-22 | 河合 | SWA | EW027 | Ag | 86.371 | 合 |  |  | 97 | 77
| 2025-09-22 | 河合 | SWA | EW027 | Bc | 87.252 | 合 |  |  | 97 | 77
| 2025-09-22 | 河合 | SWA | EW027 | Ck | 84.035 | 合 |  |  | 97 | 77
| 2025-09-22 | 河合 | SWA | EW027 | An | 86.974 | 合 |  |  | 97 | 77
| 2025-09-22 | 河合 | SWA | EW027 | Bs | 84.623 | 合 |  |  | 97 | 77
| 2025-09-22 | 河合 | SWA | EW027 | Cs | 84.623 | 合 |  |  | 97 | 77
| 2025-09-22 | 河合 | SWA | EW027 | Dj | 86.974 | 合 |  |  | 97 | 77
| 2025-09-22 | 河合 | SWA | EW032 | Ag | 85.489 | 合 |  |  | 97 | 77
| 2025-09-22 | 河合 | SWA | EW032 | As | 86.371 | 合 |  |  | 97 | 77
| 2025-09-22 | 河合 | SWA | EW032 | Bc | 85.489 | 合 |  |  | 97 | 77
| 2025-09-22 | 河合 | SWA | EW032 | Bj | 84.608 | 合 |  |  | 97 | 77
| 2025-09-22 | 河合 | SWA | EW032 | Cj | 86.371 | 合 |  |  | 97 | 77
| 2025-09-22 | 河合 | SWA | EW032 | Ck | 85.798 | 合 |  |  | 97 | 77
| 2025-09-22 | 河合 | SWA | EW032 | Da | 86.974 | 合 |  |  | 97 | 77
| 2025-09-22 | 河合 | SWA | EW032 | Ds | 84.623 | 合 |  |  | 97 | 77
| 2025-09-22 | 素村 | SWA | ET037 | Ag | 84.608 | 合 |  |  | 97 | 77
| 2025-09-22 | 素村 | SWA | ET037 | As | 86.141 | 合 |  |  | 97 | 77
| 2025-09-22 | 素村 | SWA | ET037 | Bc | 85.43 | 合 |  |  | 97 | 77
| 2025-09-22 | 素村 | SWA | ET037 | Bj | 85.598 | 合 |  |  | 97 | 77
| 2025-09-22 | 素村 | SWA | ET037 | Cj | 86.577 | 合 |  |  | 97 | 77
| 2025-09-22 | 小倉 | SWA | ET037 | Ck | 85.243 | 合 |  |  | 97 | 77
| 2025-09-22 | 小倉 | SWA | ET037 | Da | 85.816 | 合 |  |  | 97 | 77
| 2025-09-22 | 小倉 | SWA | ET037 | Ds | 85.806 | 合 |  |  | 97 | 77
| 2025-09-22 | 小倉 | SWA | ET038 | Da | 85.83 | 合 |  |  | 97 | 77
| 2025-09-22 | 小倉 | SWA | ET038 | Ag | 85.603 | 合 |  |  | 97 | 77
| 2025-09-22 | 小倉 | SWA | ET038 | Bc | 85.507 | 合 |  |  | 97 | 77
| 2025-09-22 | 小倉 | SWA | ET038 | Ck | 86.389 | 合 |  |  | 97 | 77
| 2025-09-22 | 小倉 | SWA | ET038 | As | 86.371 | 合 |  |  | 97 | 77
| 2025-09-22 | 小倉 | SWA | ET038 | Bj | 86.375 | 合 |  |  | 97 | 77
| 2025-09-22 | 小倉 | SWA | ET038 | Cj | 81.47 | 合 |  |  | 97 | 77
| 2025-09-22 | 小倉 | SWA | ET038 | Ds | 86.375 | 合 |  |  | 97 | 77
| 2025-09-22 | 小倉 | SWA | EW036 | Da | 83.801 | 合 |  |  | 97 | 77
| 2025-09-22 | 小倉 | SWA | EW036 | Ag | 82.85 | 合 |  |  | 97 | 77
| 2025-09-22 | 小倉 | SWA | EW036 | Bc | 84.626 | 合 |  |  | 97 | 77
| 2025-09-22 | 小倉 | SWA | EW036 | Ck | 84.612 | 合 |  |  | 97 | 77
| 2025-09-22 | 小倉 | SWA | EW036 | Bm | 85.562 | 合 |  |  | 97 | 77
| 2025-09-22 | 小倉 | SWA | EW036 | Ac | 83.768 | 合 |  |  | 97 | 77
| 2025-09-22 | 小倉 | SWA | EW036 | Cg | 84.626 | 合 |  |  | 97 | 77
| 2025-09-22 | 小倉 | SWA | EW036 | Dm | 84.681 | 合 |  |  | 97 | 77
| 2025-09-22 | テツ | SWA | ET033 | Cj | 79.559 | 合 |  |  | 97 | 77
| 2025-09-22 | テツ | SWA | ET036 | Ca | 85.653 | 合 |  |  | 97 | 77
| 2025-09-22 | テツ | SWA | ET036 | Ag | 85.653 | 合 |  |  | 97 | 77
| 2025-09-22 | テツ | SWA | ET036 | Bc | 85.503 | 合 |  |  | 97 | 77
| 2025-09-22 | テツ | SWA | ET036 | Ck | 84.723 | 合 |  |  | 97 | 77
| 2025-09-22 | テツ | SWA | ET036 | As | 85.856 | 合 |  |  | 97 | 77
| 2025-09-22 | テツ | SWA | ET036 | Bd | 87.394 | 合 |  |  | 97 | 77
| 2025-09-22 | テツ | SWA | ET036 | Cd | 83.168 | 合 |  |  | 97 | 77
| 2025-09-22 | テツ | SWA | ET036 | Cr | 86.141 | 合 |  |  | 97 | 77
| 2025-09-23 | 佐々木杏 | SWA | ET018 | Da | 84.623 | 合 |  |  | 97 | 77
| 2025-09-23 | 佐々木杏 | SWA | ET018 | Ag | 86.369 | 合 |  |  | 97 | 77
| 2025-09-23 | 佐々木杏 | SWA | ET018 | Bc | 88.086 | 合 |  |  | 97 | 77
| 2025-09-23 | 佐々木杏 | SWA | ET018 | Ck | 85.211 | 合 |  |  | 97 | 77
| 2025-09-23 | 佐々木杏 | SWA | ET018 | Ar | 85.798 | 合 |  |  | 97 | 77
| 2025-09-23 | 佐々木杏 | SWA | ET018 | Bd | 86.386 | 合 |  |  | 97 | 77
| 2025-09-23 | 佐々木杏 | SWA | ET018 | Cd | 85.805 | 合 |  |  | 97 | 77
| 2025-09-23 | 佐々木杏 | SWA | ET018 | Dr | 84.623 | 合 |  |  | 97 | 77
| 2025-09-23 | 佐々木杏 | SWA | ET035 | Da | 85.798 | 合 |  |  | 97 | 77
| 2025-09-23 | 佐々木杏 | SWA | ET035 | Am | 85.798 | 合 |  |  | 97 | 77
| 2025-09-23 | 佐々木杏 | SWA | ET035 | Cm | 87.561 | 合 |  |  | 97 | 77
| 2025-09-23 | 佐々木杏 | SWA | ET035 | Dc | 85.846 | 合 |  |  | 97 | 77
| 2025-09-23 | 佐々木杏 | SWA | ET035 | As | 85.798 | 合 |  |  | 97 | 77
| 2025-09-23 | 佐々木杏 | SWA | ET035 | Bj | 85.798 | 合 |  |  | 97 | 77
| 2025-09-23 | 佐々木杏 | SWA | ET035 | Cj | 86.473 | 合 |  |  | 97 | 77
| 2025-09-23 | 臼木 | SWA | ET035 | Ds | 84.317 | 合 |  |  | 97 | 77
| 2025-09-26 | 星 | SWA | EV005 | Ag | 84.608 | 合 |  |  | 97 | 77
| 2025-09-26 | 星 | SWA | EV005 | As | 86.371 | 合 |  |  | 97 | 77
| 2025-09-26 | 星 | SWA | EV005 | Bc | 85.489 | 合 |  |  | 97 | 77
| 2025-09-26 | 星 | SWA | EV005 | Bj | 82.845 | 合 |  |  | 97 | 77
| 2025-09-26 | 星 | SWA | EV005 | Cj | 85.489 | 合 |  |  | 97 | 77
| 2025-09-26 | 星 | SWA | EV005 | Ck | 87.252 | 合 |  |  | 97 | 77
| 2025-09-26 | 星 | SWA | EV005 | Da | 85.489 | 合 |  |  | 97 | 77
| 2025-09-26 | 星 | SWA | EV005 | Ds | 87.252 | 合 |  |  | 97 | 77
| 2025-09-26 | 星 | SWA | EV008 | An | 86.371 | 合 |  |  | 97 | 77
| 2025-09-26 | 星 | SWA | EV008 | Bk | 85.489 | 合 |  |  | 97 | 77
| 2025-09-26 | 原田 | SWA | EV008 | Bs | 86.687 | 合 |  |  | 97 | 77
| 2025-09-26 | 原田 | SWA | EV008 | Cc | 86.945 | 合 |  |  | 97 | 77
| 2025-09-26 | 原田 | SWA | EV008 | Cj | 85.623 | 合 |  |  | 97 | 77
| 2025-09-26 | 原田 | SWA | EV008 | Da | 85.768 | 合 |  |  | 97 | 77
| 2025-09-26 | 原田 | SWA | EV008 | Dg | 86.531 | 合 |  |  | 97 | 77
| 2025-09-26 | 星 | SWA | EV008 | Dr | 85.489 | 合 |  |  | 97 | 77
| 2025-09-26 | ウエー | SWA | EV009 | Ag | 82.179 | 合 |  |  | 97 | 77
| 2025-09-26 | ウエー | SWA | EV009 | As | 82.105 | 合 |  |  | 97 | 77
| 2025-09-26 | ウエー | SWA | EV009 | Bc | 83.904 | 合 |  |  | 97 | 77
| 2025-09-26 | ウエー | SWA | EV009 | Bj | 84.12 | 合 |  |  | 97 | 77
| 2025-09-26 | ウエー | SWA | EV009 | Cj | 83.538 | 合 |  |  | 97 | 77
| 2025-09-26 | ウエー | SWA | EV009 | Ck | 82.063 | 合 |  |  | 97 | 77
| 2025-09-26 | ウエー | SWA | EV009 | Da | 84.142 | 合 |  |  | 97 | 77
| 2025-09-26 | ウエー | SWA | EV009 | Ds | 85.859 | 合 |  |  | 97 | 77
| 2025-09-26 | ウエー | SWA | EV010 | Ag | 83.493 | 合 |  |  | 97 | 77
| 2025-09-26 | ウエー | SWA | EV010 | As | 86.409 | 合 |  |  | 97 | 77
| 2025-09-26 | 星 | SWA | EV010 | Bc | 84.608 | 合 |  |  | 97 | 77
| 2025-09-26 | 星 | SWA | EV010 | Bj | 83.727 | 合 |  |  | 97 | 77
| 2025-09-26 | 星 | SWA | EV010 | Cj | 86.371 | 合 |  |  | 97 | 77
| 2025-09-26 | 星 | SWA | EV010 | Ck | 83.727 | 合 |  |  | 97 | 77
| 2025-09-26 | 星 | SWA | EV010 | Da | 85.489 | 合 |  |  | 97 | 77
| 2025-09-26 | 星 | SWA | EV010 | Ds | 84.623 | 合 |  |  | 97 | 77
| 2025-09-26 | 星 | SWA | EV012 | Ag | 88.149 | 合 |  |  | 97 | 77
| 2025-09-26 | 星 | SWA | EV012 | As | 88.737 | 合 |  |  | 97 | 77
| 2025-09-26 | 星 | SWA | EV012 | Bc | 87.561 | 合 |  |  | 97 | 77
| 2025-09-26 | 星 | SWA | EV012 | Bj | 84.623 | 合 |  |  | 97 | 77
| 2025-09-26 | 星 | SWA | EV012 | Cj | 87.252 | 合 |  |  | 97 | 77
| 2025-09-26 | 星 | SWA | EV012 | Ck | 85.489 | 合 |  |  | 97 | 77
| 2025-09-26 | 星 | SWA | EV012 | Da | 86.371 | 合 |  |  | 97 | 77
| 2025-09-26 | 星 | SWA | EV012 | Ds | 87.252 | 合 |  |  | 97 | 77
| 2025-09-26 | 黒永 | SWA | EV011 | Ak | 81.769 | 合 |  |  | 97 | 77
| 2025-09-26 | 黒永 | SWA | EV011 | Ar | 82.007 | 合 |  |  | 97 | 77
| 2025-09-26 | 黒永 | SWA | EV011 | Bd | 81.769 | 合 |  |  | 97 | 77
| 2025-09-26 | 黒永 | SWA | EV011 | Cd | 82.267 | 合 |  |  | 97 | 77
| 2025-09-26 | 黒永 | SWA | EV011 | Cg | 81.068 | 合 |  |  | 97 | 77
| 2025-09-27 | 黒永 | SWA | EV011 | Da | 82.887 | 合 |  |  | 97 | 77
| 2025-09-27 | 黒永 | SWA | EV011 | Dc | 81.969 | 合 |  |  | 97 | 77
| 2025-09-27 | 黒永 | SWA | EV011 | Dr | 81.769 | 合 |  |  | 97 | 77
[7 empty] | 否 |  |  | 97 | 77
[7 empty] | 否 |  |  | 97 | 77
[7 empty] | 否 |  |  | 97 | 77
[7 empty] | 否 |  |  | 97 | 77
[7 empty] | 否 |  |  | 97 | 77
[7 empty] | 否 |  |  | 97 | 77
[7 empty] | 否 |  |  | 97 | 77
[7 empty] | 否 |  |  | 97 | 77
[7 empty] | 否 |  |  | 97 | 77
[7 empty] | 否 |  |  | 97 | 77
[7 empty] | 否 |  |  | 97 | 77
[7 empty] | 否 |  |  | 97 | 77
[7 empty] | 否 |  |  | 97 | 77
[7 empty] | 否 |  |  | 97 | 77
[7 empty] | 否 |  |  | 97 | 77
[7 empty] | 否 |  |  | 97 | 77
[7 empty] | 否 |  |  | 97 | 77
[7 empty] | 否 |  |  | 97 | 77
[7 empty] | 否 |  |  | 97 | 77
[7 empty] | 否 |  |  | 97 | 77
[7 empty] | 否 |  |  | 97 | 77
[7 empty] | 否 |  |  | 97 | 77
[7 empty] | 否 |  |  | 97 | 77
[7 empty] | 否 |  |  | 97 | 77
[7 empty] | 否 |  |  | 97 | 77
[7 empty] | 否 |  |  | 97 | 77
[7 empty] | 否 |  |  | 97 | 77
[7 empty] | 否 |  |  | 97 | 77
[7 empty] | 否 |  |  | 97 | 77
[7 empty] | 否 |  |  | 97 | 77
[7 empty] | 否 |  |  | 97 | 77
[7 empty] | 否 |  |  | 97 | 77
[7 empty] | 否 |  |  | 97 | 77
[7 empty] | 否 |  |  | 97 | 77
[7 empty] | 否 |  |  | 97 | 77
[7 empty] | 否 |  |  | 97 | 77
[7 empty] | 否 |  |  | 97 | 77
[7 empty] | 否 |  |  | 97 | 77
[7 empty] | 否 |  |  | 97 | 77
[7 empty] | 否 |  |  | 97 | 77
[7 empty] | 否 |  |  | 97 | 77
[7 empty] | 否 |  |  | 97 | 77
[7 empty] | 否 |  |  | 97 | 77
[7 empty] | 否 |  |  | 97 | 77
[7 empty] | 否 |  |  | 97 | 77
[7 empty] | 否 |  |  | 97 | 77
[7 empty] | 否 |  |  | 97 | 77
[7 empty] | 否 |  |  | 97 | 77
[7 empty] | 否 |  |  | 97 | 77
[7 empty] | 否 |  |  | 97 | 77
[7 empty] | 否 |  |  | 97 | 77
[7 empty] | 否 |  |  | 97 | 77
[7 empty] | 否 |  |  | 97 | 77
[7 empty] | 否 |  |  | 97 | 77
[7 empty] | 否 |  |  | 97 | 77
[7 empty] | 否 |  |  | 97 | 77
[7 empty] | 否 |  |  | 97 | 77
[7 empty] | 否 |  |  | 97 | 77
[7 empty] | 否 |  |  | 97 | 77
[7 empty] | 否 |  |  | 97 | 77
[7 empty] | 否 |  |  | 97 | 77
[7 empty] | 否 |  |  | 97 | 77
[7 empty] | 否 |  |  | 97 | 77
[7 empty] | 否 |  |  | 97 | 77
[7 empty] | 否 |  |  | 97 | 77
[7 empty] | 否 |  |  | 97 | 77
[7 empty] | 否 |  |  | 97 | 77
[7 empty] | 否 |  |  | 97 | 77
[7 empty] | 否 |  |  | 97 | 77
[7 empty] | 否 |  |  | 97 | 77
[7 empty] | 否 |  |  | 97 | 77
[7 empty] | 否 |  |  | 97 | 77
[7 empty] | 否 |  |  | 97 | 77
[7 empty] | 否 |  |  | 97 | 77
[7 empty] | 否 |  |  | 97 | 77
[7 empty] | 否 |  |  | 97 | 77
[7 empty] | 否 |  |  | 97 | 77
[7 empty] | 否 |  |  | 97 | 77
[7 empty] | 否 |  |  | 97 | 77
[7 empty] | 否 |  |  | 97 | 77
[7 empty] | 否 |  |  | 97 | 77
[7 empty] | 否 |  |  | 97 | 77
[7 empty] | 否 |  |  | 97 | 77
[7 empty] | 否 |  |  | 97 | 77
[7 empty] | 否 |  |  | 97 | 77
[7 empty] | 否 |  |  | 97 | 77
[7 empty] | 否 |  |  | 97 | 77
[7 empty] | 否 |  |  | 97 | 77
[7 empty] | 否 |  |  | 97 | 77
[7 empty] | 否 |  |  | 97 | 77
[7 empty] | 否 |  |  | 97 | 77
[7 empty] | 否 |  |  | 97 | 77
[7 empty] | 否 |  |  | 97 | 77
[7 empty] | 否 |  |  | 97 | 77
[7 empty] | 否 |  |  | 97 | 77
[7 empty] | 否 |  |  | 97 | 77
[7 empty] | 否 |  |  | 97 | 77
[7 empty] | 否 |  |  | 97 | 77
[7 empty] | 否 |  |  | 97 | 77
[7 empty] | 否 |  |  | 97 | 77
[7 empty] | 否 |  |  | 97 | 77
[7 empty] | 否 |  |  | 97 | 77
[7 empty] | 否 |  |  | 97 | 77
[7 empty] | 否 |  |  | 97 | 77
[7 empty] | 否 |  |  | 97 | 77
[7 empty] | 否 |  |  | 97 | 77
[7 empty] | 否 |  |  | 97 | 77
[7 empty] | 否 |  |  | 97 | 77
[7 empty] | 否 |  |  | 97 | 77
[7 empty] | 否 |  |  | 97 | 77
[7 empty] | 否 |  |  | 97 | 77
[7 empty] | 否 |  |  | 97 | 77
[7 empty] | 否 |  |  | 97 | 77
[7 empty] | 否 |  |  | 97 | 77
[7 empty] | 否 |  |  | 97 | 77
[7 empty] | 否 |  |  | 97 | 77
[7 empty] | 否 |  |  | 97 | 77
[7 empty] | 否 |  |  | 97 | 77
[7 empty] | 否 |  |  | 97 | 77
[7 empty] | 否 |  |  | 97 | 77
[7 empty] | 否 |  |  | 97 | 77
[7 empty] | 否 |  |  | 97 | 77
[7 empty] | 否 |  |  | 97 | 77
[7 empty] | 否 |  |  | 97 | 77
[7 empty] | 否 |  |  | 97 | 77
[7 empty] | 否 |  |  | 97 | 77

## 4inchCW
| 4inch LDﾊﾞｰ厚さ測定結果 【CW】 | [8 empty] | 上限 | 下限
[9 empty] | 合否範囲 | 97 | 77
仕様範囲:77～97μm
| 作業日 | 作業者 | 測定場所 | ﾛｯﾄNo | 番地 | 結果 | 判定 | 備考
例 | 2025-06-17 | ワシノ | SWA | RW000 | Aj | 90 | 合
例 | 2025-06-17 | ワシノ | SWA | RW000 | Ak | 84 | 合
例 | 2025-06-17 | ワシノ | SWA | RW000 | Ba | 82 | 合
例 | 2025-06-17 | ワシノ | SWA | RW000 | Bs | 85 | 合
例 | 2025-06-17 | ワシノ | SWA | RW000 | Cg | 88 | 合
例 | 2025-06-17 | ワシノ | SWA | RW000 | Cs | 87 | 合
例 | 2025-06-17 | ワシノ | SWA | RW000 | Dc | 99 | 否
例 | 2025-06-17 | ワシノ | SWA | RW000 | Dj | 82 | 合
| 2025-09-30 | TEST |  | CE999 | Da |  | 合
否
否
否
否
否
否
否
否
否
否
否
否
否
否
否
否
否
否
否
否
否
否
否
否
否
否
否
否
否
否
否
否

## 4inchEML(番地ｱｳﾄ)
EML 4inch 端面ｺｰﾃｨﾝｸﾞｳｪﾊ厚測定：使用可否番地一覧
○ | 使用可能
× | 使用不可
Lot No | 入力日 | 入力者 | Aa | Ab | Ac | Ad | Ae | Af | Ag | Ah | Aj | Ak | Am | An | Ap | Ar | As | At | Au | Ba | Bb | Bc | Bd | Be | Bf | Bg | Bh | Bj | Bk | Bm | Bn | Bp | Br | Bs | Bt | Bu | Ca | Cb | Cc | Cd | Ce | Cf | Cg | Ch | Cj | Ck | Cm | Cn | Cp | Cr | Cs | Ct | Cu | Da | Db | Dc | Dd | De | Df | Dg | Dh | Dj | Dk | Dm | Dn | Dp | Dr | Ds | Dt | Du | 判定 | 備考

## 4inchCW(番地ｱｳﾄ)
CW 4inch 端面ｺｰﾃｨﾝｸﾞｳｪﾊ厚測定：使用可否番地一覧
○ | 使用可能
× | 使用不可
Lot No | 入力日 | 入力者 | Aa | Ab | Ac | Ad | Ae | Af | Ag | Ba | Bb | Bc | Bd | Be | Bf | Bg | Ca | Cb | Cc | Cd | Ce | Cf | Cg | Da | Db | Dc | Dd | De | Df | Dg | 判定 | 備考